## 物料质检单据管理
状态 | 单号 | 物料编号 | 物料名称 | 物料规格 | 质检人 | 审核人 | 物料类型 | 质检日期 | 质检类别 | 质检结果 | 质检数量 | 合格数量 | 门幅 | 克重 | 卷重 | 纸筒 | 空差 | 经缩 | 纬缩 | 成分 | 单据类型 | 关联单号 | 关联数量 | 质检类型 | 款号 | 供应商 | 仓库 | 质检机构 | 审核日期 | 质检时长 | 打标 | 检验类型 | 是否工艺 | 入库状态 | 备注 | 制单人 | 最后修改 | Att01 | Att02 | Att03 | Att04 | Att05 | Att06 | Att07 | Att08 | Att09 | Att10 | Att11 | Att12 | Att13 | Att14 | Att15 | Att16 | Att17 | Att18 | Att19 | Att20
已审核 | QCW20231128006 | FDR010003 | 精细密纹带2CM | [B002]黑色; | 代秀平 | 代秀平 | 无弹织带 | 2023-11-28 | 确认样 | 合格 | 50 | 50 | 2CM |  | 0 | 0 | 0 |  |  |  | 物料预约单 | YM20231128006 | 80.8 |  | CW501IR0002 | 晟合纺织（中大） | 面料仓 | 品控部 |  | 0 |  | 抽检 | 否 | 否 | CW501IR0002 | 代秀平 | 代秀平
已审核 | QCW20231128005 | ZKC01001 | 平纹布 | [W017]白色; | 代秀平 | 代秀平 | 平纹布 | 2023-11-28 | 确认样 | 扣损接收 | 159.14 | 150 | 155 | 195 | 0 | 0 | 0 |  |  | 100%棉 | 物料预约单 | YM20231128007 | 159.14 |  | CW501TL0001 | 时代梦 | 面料仓 | 品控部 |  | 0 |  | 全检 | 否 | 否 | CW501TL0001 | 代秀平 | 代秀平
已审核 | QCW20231128004 | ZKP10001 | 双面布 | [L201]蓝色; | 鲤鱼 | 鲤鱼 | 双面布 | 2023-11-28 | 确认样 | 合格 | 180 | 160 | 158 | 240 | 0 | 0 | 0 |  |  | 100%聚酯纤维 | 物料预约单 | YM20231128001 | 180 |  | CW501IR0001 | 时代梦 | 面料仓 | 品控部 |  | 0 |  |  | 否 | 否 | CW501IR0001 | 鲤鱼 | 鲤鱼
已审核 | QCW20231128003 | ZKC01001 | 平纹布 | [W017]白色; | 鲤鱼 | 鲤鱼 | 平纹布 | 2023-11-28 | 确认样 | 合格 | 160 | 160 | 155 | 195 | 0 | 0 | 0 |  |  | 100%棉 | 物料预约单 | YM20231128002 | 160 |  | CW502JT0002 | 时代梦 | 面料仓 | 品控部 |  | 0 |  |  | 否 | 否 | CW502JT0002 | 鲤鱼 | 鲤鱼
已审核 | QCW20231128002 | ZKP01001 | 平纹布 | [B001]正黑; | 代秀平 | 代秀平 | 平纹布 | 2023-11-28 | 确认样 | 合格 | 160 | 160 | 158/160 | 280 | 0 | 0 | 0 |  |  | 98%粘纤 2%氨纶 | 物料预约单 | YM20231128003 | 160 |  | CW501IR0002 | 民韵 | 面料仓 | 品控部 |  | 0 |  | 全检 | 否 | 否 | CW501IR0002 | 代秀平 | 代秀平
已审核 | QCW20231128001 | ZKP01001 | 平纹布 | [B001]正黑; | 鲤鱼 | 鲤鱼 | 平纹布 | 2023-11-28 | 确认样 | 合格 | 160 | 160 | 158/160 | 280 | 0 | 0 | 0 |  |  | 98%粘纤 2%氨纶 | 物料预约单 | YM20231128003 | 160 |  | CW501IR0002 | 民韵 | 面料仓 | 品控部 |  | 0 |  |  | 否 | 否 | CW501IR0002 | 鲤鱼 | 鲤鱼

## 物料质检
单号 | 质检类别 | 款号 | 质检项目 | 标准 | 分类 | 单位 | 要求值 | 测试值 | 质检结果 | 不合格数 | 说明 | 质检人 | 质检时间

## 按匹质检
单号 | 批次号 | 唯一码 | 来单数量 | 实际数量 | 差异数量 | 合格数量 | 不合格数量 | 来单门幅 | 实际门幅 | 疵点计分小计 | 总分值 | 损耗比 | 质检结果 | 说明 | 质检人 | 质检时间